## 软板及软硬结合板工艺能力表
软板及软硬结合板工艺能力表
工序 | 项次 | 内容 |  | 常规 | 常规(车规) | 极限 | 极限能力特殊制作要求 | 备注
拼板 | 1 | Working panel 最大尺寸 |  | 500*403 | 500*403 | 1500*250
| 2 | PCS 最大尺寸 |  | 500*300 | 500*300 | 1500*500
| 3 | PCS最小尺寸 |  | 5*5 | 5*5 | 3*3
| 4 | Array 最大尺寸 |  | 500*300 | 500*300 | 1500*500
| 5 | Array 最小尺寸 |  | 20*20 | 20*20 | 10*10
| 6 | 最小间距 |  | 5 | 5 | 4
| 7 | 最小工具边_mm |  | 5 | 5 | 4
| 6 | 最小废料边宽度 |  | 5 | 5 | 4
| 7 | 生产拼板废料边 |  | 15 | 15 | 12
线路 | 1 | 最小线宽线距(LS）
|  | 最小线宽 | Cu ≤25um | 40 | 40 | 40
|  |  | 25＜T≤35um | 50 | 50 | 50
|  |  | 35＜T≤52um | 70 | 70 | 70
|  |  | 52＜T≤70um | 85 | 85 | 85
|  |  | 52＜T≤70um | 85 | 85 | 85
|  |  | 70＜T≤87um | 110 | 110 | 110
|  |  | 87＜T≤105um | 140 | 140 | 140
| 2 | 线宽公差 | 50≤线宽＜75um | +/-25 | +/-25 | +/-25
|  |  | 75um≤线宽≤100um | +/-20% | +/-20% | +/-20%
|  |  | 100um＜线宽≤150um | +/-20% | +/-20% | +/-20%
|  |  | 线宽＞150um | +/-50 | +/-50 | +/-50
| 3 | 孔壁间距 | 不同网络通孔与通孔的安全距离 | 0.35mm | 0.4mm | 0.4mm
|  |  | 不同网络通孔与盲孔的安全距离 | 0.275mm | 0.3mm | 0.25mm
|  |  | 不同网络盲孔与盲孔的安全距离 | 0.25mm | 0.3mm | 0.225mm
| 4 | 线路到板边距离 |  | 200um | 200um | 200um
| 5 | <200um SMT焊盘@BGA圆形 | T<=44um | 105um | 105um | 95um
|  |  | 44<T<=55um | 140um | 140um | 130um
|  |  | T>55um | ＞160um | ＞160um | ＞150um
|  | <200um SMT焊盘@IC矩形 | T<=44um | 95um | 95um | 85um
|  |  | 44<T<=55um | 130um | 130um | 120um
|  |  | T>55um | ＞150um | ＞150um | ＞140um
|  | >=200um SMT焊盘@BGA圆形 | T<=44um | 105um | 105um | 95um
|  |  | 44<T<=55um | 140um | 140um | 130um
|  |  | T>55um | ＞160um | ＞160um | ＞150um
|  | >=200um SMT焊盘@IC矩形 | T<=44um | 95um | 95um | 85um
|  |  | 44<T<=55um | 130um | 130um | 120um
T>55um
| 6 | AOI最小侦测图形大小：___ mil. (断路,短路,缺口,针孔) |  | 1.57 | 1.57 | 1.37
压合 | 1 | 介厚公差 |  | 15% | 15% | 10%
| 2 | 层间压合对位公差(整体) |  | 0.1mm | 0.1mm | 0.075mm
| 3 | 软硬压接处溢胶量 |  | ≤0.3mm | ≤0.3mm | ≤0.2mm
叠构 | 1 | 层数 |  | 10 | 8 | 20
| 2 | 物料 |  | FR4\PP\纯胶 | FR4\PP\纯胶 | FR4\PP\纯胶
钻孔 | 3 | 阻抗匹配 |  | 10% | 10% | 10%
| 4 | 铜厚标准 |  | 参考IPC标准 | 参考IPC标准 | 参考IPC标准
钻孔 | 1 | 最小钻孔直径 (机械) |  | 0.15mm | 0.15mm | 0.15mm
| 2 | 最大钻孔直径(机械） |  | 6mm | 6mm | 6mm
| 3 | Laser 钻孔对位公差 |  | 15um | 15um | 15um
| 4 | 最小laser钻孔直径(通孔) |  | 75um | 75um | 65um
| 5 | 最小laser钻孔直径(盲孔) |  | 65um | 65um | 65um
| 6 | Laser 钻孔对应的介质厚度 |  | 50-100um | 50-100um | 50-100um
| 7 | 单边孔环(AR)-机械孔 |  | 0.125mm | 0.125mm | 0.1mm
| 8 | 单边孔环(AR)-Laser 孔 |  | 0.1mm | 0.1mm | 0.05mm
| 9 | PTH孔径公差 |  | +/-0.075mm | +/-0.075mm | +/-0.05mm
| 10 | NPTH |  | +/-0.05mm | +/-0.05mm | +/-0.025mm
| 11 | 孔壁粗糙度 |  | ≤25um | ≤25um | ≤20um
| 12 | 孔位精度 |  | +/-0.075mm | +/-0.075mm | +/-0.05mm
| 13 | NPTH孔到板边距离(孔壁） |  | 不破孔0.2mm，接受破孔0mm | 不破孔0.2mm，接受破孔0mm | 不破孔0.2mm，接受破孔0mm
| 14 | Via孔管控公差（<=0.7mm，28mil） |  | +/-0.075mm | +/-0.075mm | +/-0.05mm
阻抗 | 1 | <50 Ohm |  | 10% | 10% | 10%
| 2 | 50-80 Ohm |  | 10% | 10% | 10%
| 3 | 80-130 Ohm |  | 10% | 10% | 10%
| 4 | 130-150 Ohm |  | 10% | 10% | 10%
| 5 | >150 Ohm |  | 10% | 10% | 10%
电镀 | 1 | 最大镭射盲孔填孔纵横比 |  | 0.8:1 | 1:1 | 1:1
| 2 | 镭射盲孔填孔率 |  | 100% | 1 | 100%
| 3 | 盲孔填孔凹陷um |  | ≤15 | ≤15 | ≤15
| 4 | 电镀均匀性 |  | +/-5um | +/-5um | +/-5um
| 5 | PTH纵横比（通盲共镀） |  | 20:1 | 12:1 | 32:1
| 6 | 内层bump&dimp 管控 |  | ≤15 | ≤15 | ≤15
| 7 | 外层bump&dimp 管控 |  | ≤15 | ≤15 | ≤15
塞孔 | 1 | 可塞孔油墨类型 |  | PSR 2000 CD11B ;R-500BL;R-500F12;R-500 F41;PSR-4000PF10W | PSR 2000 CD11B ;R-500BL;R-500F12;R-500 F41;PSR-4000PF10W | PSR 2000 CD11B ;R-500BL;R-500F12;R-500 F41;PSR-4000PF10W
| 2 | 阻焊塞孔最小板厚及孔径要求 |  | 板厚0.4mm,;最小孔0.2mm | 板厚0.4mm,;最小孔0.2mm | 板厚0.4mm,;最小孔0.2mm
| 3 | 树脂塞孔最小板厚及孔径要求 |  | 0.2mm/孔径0.1-0.8mm | 0.2mm/孔径0.1-0.8mm | 0.2mm/孔径0.1-0.8mm
| 4 | 油墨塞孔全塞，塞孔深度 |  | ≥70% | ≥70% | ≥70%
| 5 | 树脂塞孔，塞孔深度 |  | 1 | 1 | 1
| 6 | 树脂塞孔盖铜厚度 |  | ≥5um | ≥5um | ≥5um
| 7 | 可塞孔油墨颜色 |  | 绿色，黑色，黄色，白色，蓝色 | 绿色，黑色，黄色，白色，蓝色 | 绿色，黑色，黄色，白色，蓝色
| 8 | 塞孔纵横比 |  | 10：1 | 10：1 | 10：1
| 9 | 塞孔对准度___mil |  | 2 | 2 | 2
阻焊 | 1 | 阻焊油墨厚度(铜厚分别1oz,1.5oz, 2oz） |  | 20um | 20um | 20um
| 2 | 最小阻焊桥(铜厚分别1oz,1.5oz, 2oz） |  | 100um | 100um | 80um
| 3 | 阻焊开窗最小尺寸 |  | 0.025mm | 0.05mm | 0.025mm
| 4 | 阻焊开窗公差 |  | 10um | 10um | 10um
覆盖膜 | 1 | 覆盖膜钻孔最小孔径 |  | 0.15mm | 0.15mm | 0.15mm
| 2 | 覆盖膜开窗最小方形窗口 |  | 0.6*0.6mm | 0.6*0.6mm | 0.5*0.5mm | 模具供应商极限能力
| 3 | 覆盖膜最小开窗间距 |  | 0.5mm | 0.4mm | 0.25 | 模具供应商极限能力
| 4 | 覆盖膜开窗边缘到焊盘边缘距离 |  | ±0.2mm | ±0.2mm | ±0.15mm
| 5 | 覆盖膜开窗边缘到线路边缘距离 |  | ±0.2mm | ±0.2mm | ±0.15mm
| 6 | 覆盖膜贴合公差 |  | ±0.2mm | ±0.2mm | ±0.125mm
| 7 | 覆盖膜单边溢胶量 |  | ≤0.15mm | ≤0.15mm | ≤70mm
| 8 | 极限胶铜比 |  | ≤1:1.4 | ≤1:1.4 | ≤1:1.6
丝印 | 1 | 最小文字线宽___mil |  | 4 | 4 | 3
| 2 | 最小文字间隙___mil |  | 4 | 4 | 3
| 3 | 文字距离防焊最小距离___mil |  | 4 | 96:00 | 3
| 4 | 文字印在铜面与底材间,则文字离防焊的最小距离___mil |  | 4 | 4 | 3
| 5 | 最小的文字大小___mil:宽*高(搭配线宽4mil或5mil) |  | 19.69/16.51 | 19.69/16.51 | 19.69/16.51
| 6 | 文字离成型线的最小距离___mil |  | 4 | 4 | 4
| 7 | 文字印刷最大厚度___mil |  | 1 | 1 | 1
| 8 | 文字印刷最小厚度___mil |  | 0.39 | 0.39 | 0.39
表面处理 | 1 | 化金(ENIG)，金厚及镍厚_um |  | AU:0.025-0.1；Ni :3-8 | AU:0.025-0.1；Ni :3-8 | AU:0.025-0.1；Ni :3-8
| 2 | 电金(Hard gold)，金厚及镍厚_um |  | AU:0.076-3.5；Ni :≥3 | AU:0.076-3.5；Ni :≥3 | AU:0.076-3.5；Ni :≥3
| 3 | 镍钯金(ENEPIG)，金厚，钯厚及镍厚_um |  | AU:0.03-0.1；Pd:0.05-0.3；Ni :3-8 | AU:0.03-0.1；Pd:0.05-0.3；Ni :3-8 | AU:0.03-0.1；Pd:0.05-0.3；Ni :3-8
| 4 | OSP膜厚_um |  | F2:0.2-0.35um F3:0.12-0.25um | F2:0.2-0.35um F3:0.12-0.25um | F2:0.2-0.35um F3:0.12-0.25um
锣型 | 1 | 最小锣槽-(板厚分别为小于1.0mm, 大于1.0mm) |  | ≧0.8mm | ≧0.8mm | ≧0.8mm
| 2 | 最小废料宽度(unit by unit ） |  | ≥3.5mm | ≥3.5mm | ≥3mm
| 3 | 最小孔到边的距离 |  | ≧1.5mm | ≧1.5mm | ≧1.0mm
| 4 | 最小成型尺寸 |  | 10*10mm | 10*10mm | 10*10mm
| 5 | 外形公差 |  | ±0.1mm | ±0.1mm | ±0.05mm
FPC区域外形加工 | 1 | 外形尺寸公差 |  | ±0.1mm | ±0.75mm | ±0.05mm
| 2 |  |  | ±0.1mm | ±0.1mm | ±0.05mm
补强 | 1 | 钢片钢片贴合公差 |  | ±0.15mm | ±0.1mm | ±0.75mm
| 2 | 钢片距外形边最小距离 |  | ≥0.15mm | ≥0.15mm | ≥0.10mm
| 3 | 假贴机补强贴合外形尺寸 |  | 650*550 | 650*550 | 650*550
| 4 | 假贴机补强贴合厚度尺寸 |  | 2.0mm | 2.0mm | 2.0mm
| 5 | 假贴机适用FPC尺寸 |  | 650*550 | 650*550 | 650*550
| 6 | PI 贴合公差 |  | ±0.1mm | ±0.75mm | ±0.05mm | 钢片假贴机机贴
| 7 | FR4贴合公差 |  | ±0.15mm | ±0.1mm | ±0.75mm | 钢片假贴机机贴
测试 | 1 | 普通电测对应的最小PAD尺寸 |  | 200um | 300um | 80um
| 2 | 出货报告 |  | 有 | 有 | 有
| 3 | 信赖性测试报告 |  | 有 | 有 | 有

## 尺寸
软板及软硬结合板尺寸制程能力表
| 产品类型 | 叠构 | 尺寸项目 | 制程能力 | 重点管控要求 | 类型图示
| 双面板 | 整板透明FR4类型 | 防焊mark-防焊mark | ±0.075mm
|  |  | 防焊mark-元件面防焊定义pad中心 | ±0.075mm
|  | 整板铺铜FR4类型 | 防焊mark-防焊mark | ±0.075mm
|  |  | 防焊mark-防焊定义连接器PAD中心 | ±0.075mm
|  |  | 防焊mark-元件面防焊定义pad中心 | ±0.075mm
|  | 小SUS/透明FR4类型 | 防焊mark-防焊mark | ±0.075mm
|  |  | 防焊mark-防焊定义连接器PAD中心 | ±0.075mm
| 软硬结合板 | 小SUS/透明FR4类型 | 外层防焊mark-外层防焊mark | ±0.075mm
|  |  | 外层防焊mark-外层防焊pad中心 | ±0.075mm
|  |  | 外层防焊mark-内层防焊连接器PAD | ±0.075mm
|  |  | 外层防焊mark-内层覆盖膜连接器PAD | ±0.075mm
| 多层软板 | 小SUS/透明FR4类型 | 外层防焊mark-外层防焊mark | ±0.075mm
|  |  | 外层防焊mark-外层pad中心 | ±0.075mm
管控注意事项：